## EVA - Família e Aplicações
Família | Faixa de MFI (g/10 min) | Fluidez | Processo típico | Produto final | Aplicações | Comportamento no processamento
EVA – baixo teor de VA | 0,5–5 | Baixa/média | Extrusão, injeção | Filmes, peças e perfis | Embalagens, fios/cabos e componentes | Maior rigidez e menor elasticidade; boa processabilidade
EVA – baixo/médio teor de VA | 5–15 | Média/alta | Extrusão, injeção | Filmes, peças flexíveis | Embalagens, laminados e utilidades | Bom equilíbrio entre fluidez, flexibilidade e resistência
EVA – médio teor de VA | 15–30 | Alta | Extrusão, injeção, espumação | Espumas, filmes e peças | Calçados, solados e produtos flexíveis | Maior flexibilidade e elasticidade; boa processabilidade
EVA – alto teor de VA | 5–30 | Média a alta | Extrusão, espumação, calandragem | Espumas, filmes e adesivos | Calçados, espumas, embalagens e hot melt | Maior flexibilidade, elasticidade e polaridade
EVA para espumação | 0,5–10 | Baixa/média | Espumação, moldagem | Espumas e solados | Calçados, tatames, brinquedos e esportivos | Boa expansão e estrutura celular; requer controle do agente expansor
EVA para filmes | 1–10 | Baixa/média | Extrusão de filme | Filmes flexíveis | Embalagens, agrícola e laminados | Boa flexibilidade, selabilidade e resistência ao impacto
EVA para adesivo hot melt | 5–100+ | Alta/muito alta | Hot melt | Adesivos | Embalagens, madeira, livros e montagem | Alta fluidez no estado fundido; propriedades dependem de VA e formulação
EVA para encapsulante fotovoltaico | 5–30 | Média/alta | Extrusão, laminação | Filmes encapsulantes | Módulos fotovoltaicos | Boa adesão, transparência e estabilidade após reticulação
O EVA (copolímero de etileno-acetato de vinila) é um termoplástico caracterizado pela combinação de flexibilidade, elasticidade, resistência ao impacto e facilidade de processamento. Suas propriedades variam principalmente com o teor de acetato de vinila (VA) e o índice de fluidez (MFI). Em geral, o aumento do teor de VA proporciona maior flexibilidade, elasticidade e polaridade, enquanto diferentes faixas de MFI permitem adequar o material aos processos de injeção, extrusão, espumação, filmes e adesivos hot melt.

## EVA - Teor de VA
Teor de VA (% peso) | Tendência de propriedades | Processos/aplicações típicos
<10% | Maior rigidez, menor flexibilidade e menor polaridade | Filmes, extrusão e peças
10–18% | Equilíbrio entre rigidez e flexibilidade | Filmes, injeção, extrusão e laminados
18–28% | Maior flexibilidade, elasticidade e adesão | Espumas, calçados, filmes e hot melt
>28% | Alta flexibilidade, elasticidade e polaridade; menor cristalinidade | Adesivos, espumas e aplicações especiais

## EVA - Classificação MFI
Faixa de MFI (g/10 min) | Classificação prática | Comportamento | Processos mais compatíveis
<1 | Muito baixa | Maior viscosidade e menor facilidade de fluxo | Extrusão e espumação
1–5 | Baixa/média | Boa resistência do fundido e processabilidade | Extrusão, filme e espumação
5–15 | Média/alta | Boa fluidez e equilíbrio de propriedades | Injeção, extrusão e filmes
15–30 | Alta | Alta facilidade de fluxo | Injeção, espumação e extrusão
>30 | Muito alta | Fluxo elevado; indicado para aplicações específicas | Hot melt e processos de alta produtividade

## EVA - Critérios Técnicos
Parâmetro | Orientação
Teor de VA | É um dos principais parâmetros do EVA. Em geral, maior teor de VA aumenta flexibilidade, elasticidade, polaridade e adesão, reduzindo a cristalinidade.
MFI | Indica a facilidade de fluxo do material fundido. Deve ser comparado usando a mesma condição de ensaio.
Espumação | A seleção depende de MFI, teor de VA, reticulação, agente expansor e requisitos de densidade e estrutura celular.
Hot melt | EVA é amplamente utilizado em adesivos hot melt; MFI, VA e formulação determinam viscosidade e desempenho.
Seleção do grade | Considerar teor de VA, MFI, processo, flexibilidade, adesão, resistência mecânica e requisitos do produto final.