## Estirênicos - Família e Aplicaç
Família | Faixa de MFI (g/10 min) | Fluidez | Processo típico | Produto final | Aplicações | Comportamento no processamento
PS Cristal (GPPS) | 1–5 | Baixa/média | Injeção, extrusão | Potes, chapas, copos | Embalagens e descartáveis | Boa rigidez, transparência e facilidade de processamento
PS Cristal (GPPS) | 5–15 | Média/alta | Injeção, extrusão | Peças, embalagens, utilidades | Embalagens e produtos de consumo | Maior fluidez e produtividade
PS Cristal (GPPS) | 15–30+ | Alta/muito alta | Injeção | Peças finas e descartáveis | Embalagens e utilidades | Excelente preenchimento do molde
PSAI – Alto Impacto (HIPS) | 2–6 | Baixa/média | Injeção, extrusão | Caixas, bandejas, carcaças | Eletrodomésticos e embalagens | Maior resistência ao impacto que o GPPS
PSAI – Alto Impacto (HIPS) | 6–15 | Média/alta | Injeção, extrusão | Peças e componentes | Eletrodomésticos e eletrônicos | Bom equilíbrio entre impacto e processabilidade
PSAI – Alto Impacto (HIPS) | 15–25+ | Alta | Injeção | Peças de paredes finas | Embalagens e utilidades | Alta produtividade e bom preenchimento
SAN | 1–5 | Baixa/média | Injeção, extrusão | Potes, frascos, peças | Cosméticos, utilidades e eletrodomésticos | Boa transparência e maior resistência química
SAN | 5–15 | Média/alta | Injeção | Peças e componentes | Eletrodomésticos e utilidades | Boa fluidez e estabilidade dimensional
SAN | 15–30+ | Alta | Injeção | Peças finas | Componentes e utilidades | Alta fluidez e boa aparência superficial
ABS | 5–15 | Média/alta | Injeção, extrusão | Carcaças, peças técnicas | Automotivo, eletrônicos e eletrodomésticos | Bom equilíbrio entre impacto, rigidez e processabilidade
ABS | 15–30 | Alta | Injeção | Peças de paredes finas | Eletrônicos, automotivo e utilidades | Boa fluidez e produtividade
ABS – Alta resistência ao impacto | 2–8 | Baixa/média | Injeção | Peças técnicas | Automotivo, ferramentas e eletrodomésticos | Maior resistência ao impacto e menor fluidez
ABS – Alta temperatura | 2–10 | Baixa/média | Injeção | Componentes técnicos | Automotivo e eletroeletrônico | Maior resistência térmica e processamento mais exigente
Os polímeros estirênicos são termoplásticos derivados do estireno e apresentam ampla variedade de propriedades, permitindo aplicações desde embalagens e produtos descartáveis até peças técnicas e componentes automotivos. Entre os principais materiais estão o PS, PSAI, SAN e ABS, que se diferenciam principalmente pela presença de fases elastoméricas, comonômeros e modificadores de impacto. Essas características influenciam a rigidez, resistência ao impacto, transparência, resistência química e processabilidade, sendo o índice de fluidez um dos parâmetros utilizados na seleção do grade e do processo de transformação.

## Estirênicos - Classificação MFI
Faixa de MFI (g/10 min) | Classificação prática | Comportamento | Processos mais compatíveis
<1 | Muito baixa | Maior viscosidade e menor facilidade de fluxo | Extrusão e peças que exigem maior resistência do fundido
1–5 | Baixa/média | Equilíbrio entre fluxo e resistência | Extrusão e injeção
5–10 | Média | Boa processabilidade | Injeção e extrusão
10–15 | Média/alta | Boa fluidez e produtividade | Injeção
15–30 | Alta | Alta facilidade de preenchimento | Injeção de peças finas
>30 | Muito alta | Fluxo muito elevado; aplicações específicas | Injeção especializada

## Estirênicos - Critérios Técnico
Parâmetro | Orientação
PS (GPPS) | Material rígido e geralmente transparente, com menor resistência ao impacto.
PSAI / HIPS | PS modificado com fase elastomérica, proporcionando maior resistência ao impacto.
SAN | Copolímero de estireno e acrilonitrila, com maior resistência química e estabilidade dimensional.
ABS | Terpolímero de acrilonitrila, butadieno e estireno, combinando rigidez, impacto e processabilidade.
MFI | Quanto maior o MFI, em geral menor a viscosidade do fundido e maior a facilidade de fluxo.
Seleção do grade | Considerar MFI, impacto, rigidez, resistência química, temperatura de uso, aparência e requisitos do produto.