## PET - Família e Aplicações
Família | Faixa de IV (dL/g) | Fluidez | Processo típico | Produto final | Aplicações | Comportamento no processamento
PET para fibras | 0,50–0,65 | Alta | Fiação por fusão | Fibras e filamentos | Têxteis, fibras industriais | Boa processabilidade e facilidade de fiação
PET para filamentos técnicos | 0,60–0,75 | Média/alta | Fiação | Filamentos e fibras | Têxteis e aplicações técnicas | Maior massa molar e resistência mecânica
PET para filmes | 0,65–0,80 | Média | Extrusão + orientação | Filmes PET/BOPET | Embalagens, laminados e aplicações elétricas | Boa estabilidade dimensional e capacidade de orientação
PET para injeção | 0,70–0,85 | Média | Injeção | Pré-formas e peças | Embalagens e componentes | Boa resistência mecânica; exige controle rigoroso de umidade
PET para garrafas | 0,72–0,84 | Média | Injeção + estiramento/sopro | Garrafas e recipientes | Bebidas e alimentos | Boa resistência e orientação biaxial
PET para embalagens | 0,74–0,86 | Média/baixa | Injeção + sopro | Frascos e recipientes | Alimentos, bebidas e cosméticos | Maior resistência mecânica e boa transparência
PET de alta IV | 0,80–1,00 | Baixa | Extrusão/injeção | Peças e produtos técnicos | Engenharia e aplicações industriais | Maior massa molar, viscosidade e resistência do fundido
PET para aplicações técnicas | 0,80–1,10 | Baixa | Injeção/extrusão | Peças técnicas | Engenharia, elétrica e automotiva | Maior resistência mecânica e estabilidade dimensional
O PET (polietileno tereftalato) é um polímero termoplástico da família dos poliésteres, caracterizado por boa resistência mecânica, transparência, estabilidade dimensional, resistência química e boas propriedades de barreira. Suas propriedades e processabilidade são fortemente influenciadas pela viscosidade intrínseca (IV), massa molar e grau de cristalização, que determinam sua adequação aos diferentes processos de transformação. A tabela a seguir relaciona as principais faixas de IV do PET aos processos de transformação e aos produtos finais.

## PET - Classificação IV
Faixa de IV (dL/g) | Classificação prática | Comportamento | Processos / aplicações mais compatíveis
0,50–0,65 | Baixa IV | Menor massa molar e menor viscosidade | Fibras e filamentos
0,65–0,75 | IV baixa/média | Boa processabilidade e equilíbrio de propriedades | Fiação e algumas aplicações de filme
0,75–0,85 | IV média | Boa resistência e processabilidade | Filmes, pré-formas, garrafas e embalagens
0,85–1,00 | IV alta | Maior massa molar e viscosidade | Aplicações técnicas, extrusão e injeção
>1,00 | IV muito alta | Viscosidade elevada; processamento mais exigente | Aplicações técnicas específicas

## PET - Critérios Técnicos
Parâmetro | Orientação
Viscosidade intrínseca (IV) | Indicador relacionado à massa molar e à viscosidade do polímero. Em geral, maior IV significa maior massa molar e maior viscosidade do fundido.
Umidade | O PET é higroscópico. A secagem adequada antes do processamento é fundamental para evitar hidrólise e redução da IV.
Cristalinidade | Influencia propriedades térmicas, mecânicas, transparência e comportamento durante o processamento.
MFI | Não é o principal parâmetro comercial de especificação do PET. Para comparação entre grades, a IV é normalmente mais relevante.
Seleção do grade | Considerar IV, aplicação, processo, secagem, cristalinidade, cor, acetaldeído e requisitos mecânicos/barreira.