## PE - Visão Geral
Família | Faixa de MFI (g/10 min) | Fluidez | Processo típico | Produto final | Aplicações | Comportamento no processamento
PEAD | <0,1 | Extremamente baixa | Processos especiais | Peças técnicas | Desgaste/engenharia | Altíssimo peso molecular; processamento convencional limitado
PEAD | 0,05–0,5 | Muito baixa | Extrusão de tubos | Tubos | Água, gás, mineração | Alta resistência do fundido; exige maior pressão/energia
PEAD | 0,1–1,5 | Muito baixa/baixa | Extrusão-sopro | Bombonas, frascos, galões | Embalagens rígidas | Boa resistência do fundido e estabilidade da parison
PEAD | 0,2–2,0 | Baixa | Extrusão | Chapas, perfis, filmes | Construção e embalagens | Boa resistência do fundido
PEAD | 2–20 | Média/alta | Injeção | Tampas, caixas, utilidades | Embalagens e utilidades | Boa processabilidade e preenchimento do molde
PEAD | 20–50+ | Muito alta | Injeção | Peças finas | Peças de ciclo rápido | Alta fluidez; menor resistência do fundido
PEBDL | 0,5–3,0 | Baixa/média | Filme soprado/cast | Filmes, sacos, stretch | Embalagens e agricultura | Bom equilíbrio entre resistência e processabilidade
PEBDL | 5–30 | Média/alta | Injeção | Tampas, peças flexíveis | Utilidades | Boa fluidez para preenchimento
PEBD | 0,2–3,0 | Baixa/média | Filme soprado | Filmes, sacolas | Embalagens | Boa resistência do fundido e flexibilidade
PEBD | 1–10 | Média | Extrusão/revestimento | Revestimentos | Papel, alumínio e embalagens | Boa adesão/processabilidade conforme formulação
PEBD | 5–30 | Alta | Injeção | Peças flexíveis, tampas | Utilidades | Alta fluidez
PEMD | 0,2–10 | Baixa a alta | Filme, sopro, injeção | Filmes, embalagens, peças | Diversas | Depende fortemente da estrutura e densidade
PEUHMW | <0,1 | Extremamente baixa | Compressão/sinterização | Peças de alta resistência ao desgaste | Guias, revestimentos, componentes | Altíssimo peso molecular; não flui como PE convencional
Os polietilenos (PE) são termoplásticos da família das poliolefinas, amplamente utilizados devido à sua versatilidade, resistência química, propriedades mecânicas e facilidade de processamento. As diferentes famílias — PEBD, PEBDL, PEMD, PEAD e UHMWPE — apresentam características distintas de densidade, estrutura molecular, massa molar e índice de fluidez, que determinam seu comportamento durante o processamento e suas aplicações finais. A tabela a seguir relaciona essas características aos principais processos de transformação e produtos obtidos.

## Classificação por MFI
MFI (g/10 min) | Classificação prática | Comportamento | Processos mais compatíveis
<0,1 | Extremamente baixa | Altíssimo peso molecular; fluxo muito restrito | Sinterização/processos especiais
0,1–0,5 | Muito baixa | Excelente resistência do fundido; maior pressão/energia | Tubos, sopro, extrusão
0,5–1,0 | Baixa | Boa resistência do fundido | Sopro, filme, extrusão
1–3 | Baixa/média | Equilíbrio entre processabilidade e resistência | Filme, extrusão, algumas injeções
3–10 | Média | Boa processabilidade | Extrusão, coating, rotomoldagem, injeção
10–20 | Alta | Boa fluidez; menor resistência do fundido | Injeção
20–50 | Muito alta | Excelente preenchimento de moldes | Injeção de paredes finas/ciclos rápidos
>50 | Extremamente alta | Fluxo muito elevado; aplicações específicas | Injeção especializada

## Processo x MFI
Processo | Faixa orientativa de MFI (g/10 min) | Preferência | Produtos típicos | Observação
Tubos PEAD | 0,05–0,5 | MFI muito baixo | Tubos de água, gás e mineração | Resistência do fundido e pressão são críticas
Sopro de embalagens | 0,1–1,5 | MFI baixo | Frascos, bombonas, galões | Boa estabilidade da parison
Filme soprado | 0,2–3 | MFI baixo/médio | Filmes e sacos | Relação entre resistência e estabilidade do balão
Extrusão de perfis | 0,2–3 | MFI baixo/médio | Perfis, chapas | Evitar fluidez excessiva
Rotomoldagem | 2–10 | MFI médio | Tanques, caixas | A faixa depende do pó e do grade
Revestimento por extrusão | 2–10 | MFI médio | Papel, alumínio, embalagens | Processo depende também da aderência e temperatura
Injeção convencional | 2–20 | MFI médio/alto | Tampas, caixas, peças | Maior MFI facilita preenchimento
Injeção de paredes finas | 20–50+ | MFI alto/muito alto | Peças finas e ciclos rápidos | Exige controle térmico e de cisalhamento

## Cadastro de Grades
Família | Fabricante | Grade | Origem | Densidade (g/cm³) | MFI/MI (g/10 min) | Condição do MFI | Classificação de fluidez | Processo recomendado | Temperatura de processamento (°C) | Produto final | Aplicação | Resistência do fundido | Vantagens | Limitações | Observações
PEAD | [5 empty] | 190°C/2,16 kg |  | Sopro / Extrusão
PEAD | [5 empty] | 190°C/2,16 kg |  | Injeção
PEBDL | [5 empty] | 190°C/2,16 kg |  | Filme soprado
PEBD | [5 empty] | 190°C/2,16 kg |  | Filme soprado