## PP - Família e Aplicações
Família | Faixa de MFI (g/10 min) | Fluidez | Processo típico | Produto final | Aplicações | Comportamento no processamento
PP Homopolímero | 0,5–5 | Baixa a média | Extrusão, injeção, fibras | Tampas, caixas, utensílios, fibras, ráfia | Embalagens, utilidades e fibras | Alta rigidez, resistência química e boa estabilidade dimensional
PP Homopolímero | 5–15 | Média/alta | Injeção, extrusão | Peças técnicas, utilidades, embalagens | Utilidades e embalagens | Boa rigidez e maior facilidade de preenchimento
PP Homopolímero | 15–40+ | Alta/muito alta | Injeção | Peças de paredes finas, tampas, embalagens | Embalagens e peças de alta produtividade | Excelente processabilidade e ciclos rápidos
PP Random | 0,5–5 | Baixa a média | Extrusão, injeção, sopro | Frascos, potes, embalagens transparentes | Embalagens e recipientes transparentes | Maior transparência, brilho e boa resistência ao impacto
PP Random | 5–15 | Média/alta | Injeção, extrusão | Potes, tampas, embalagens e utilidades | Embalagens e utilidades | Boa transparência e facilidade de processamento
PP Random | 15–40+ | Alta/muito alta | Injeção | Peças finas, embalagens e componentes | Embalagens e componentes | Alta fluidez e boa aparência superficial
PP Copolímero de Impacto (Heterofásico) | 0,5–5 | Baixa/média | Injeção, extrusão | Para-choques, caixas, peças automotivas | Automotivo e utilidades | Alta resistência ao impacto, especialmente em baixas temperaturas
PP Copolímero de Impacto | 5–15 | Média/alta | Injeção | Peças automotivas, eletrodomésticos, caixas | Automotivo, linha branca e utilidades | Equilíbrio entre rigidez, impacto e processabilidade
PP Copolímero de Impacto | 15–40+ | Alta/muito alta | Injeção | Peças de paredes finas e componentes técnicos | Automotivo e componentes técnicos | Elevada produtividade e boa resistência ao impacto
PP para Fibras/Ráfia | 2–4 | Média | Extrusão de fibras/ráfia | Sacos, big bags, cordas, tecidos não tecidos | Ráfia, fibras e embalagens | Boa resistência e estabilidade durante estiramento
PP para BOPP | 2–4 | Média | Extrusão + orientação biaxial | Filmes BOPP para embalagens | Filmes para embalagens | Boa orientação, transparência e propriedades ópticas
PP para Tecido Não Tecido | 15–40+ | Alta/muito alta | Spunbond, meltblown | Produtos de higiene, médico, filtros, geotêxteis | Higiene, médico e geotêxteis | Alta produtividade e facilidade de fiação
Os polipropilenos (PP) são termoplásticos da família das poliolefinas, caracterizados pela baixa densidade, boa resistência química, rigidez e ampla versatilidade de processamento. As diferentes famílias — PP homopolímero, PP copolímero random e PP copolímero de impacto (heterofásico) — apresentam diferentes níveis de rigidez, transparência, resistência ao impacto e fluidez. Essas características, associadas ao índice de fluidez (MFI), determinam sua adequação aos diferentes processos de transformação e às aplicações finais.

## PP - Classificação MFI
MFI (g/10 min) | Classificação | Comportamento geral | Processos mais compatíveis
<1 | Muito baixa | Maior viscosidade e maior resistência do fundido | Extrusão e aplicações que exigem estabilidade do fundido
1–5 | Baixa/média | Bom equilíbrio entre fluxo e resistência | Extrusão, fibras, ráfia, injeção
5–15 | Média/alta | Boa fluidez e processabilidade | Injeção e extrusão
15–40 | Alta | Alta facilidade de preenchimento e produtividade | Injeção, paredes finas, fiação
>40 | Muito alta | Fluxo muito elevado; aplicações específicas | Injeção/fiação de alta produtividade

## Critérios Técnicos
Parâmetro | Orientação
MFI | Quanto maior o MFI, em geral menor a viscosidade do fundido e maior a facilidade de fluxo.
Condição de ensaio | Para PP, comparar grades usando a mesma condição de ensaio; frequentemente 230 °C / 2,16 kg, conforme ASTM D1238/ISO 1133.
Seleção do grade | MFI não deve ser analisado isoladamente; considerar rigidez, impacto, resistência do fundido, transparência, contração e requisitos do produto.