## PVC - Família e Aplicações
Família | Faixa de MFI (g/10 min) | Fluidez | Processo típico | Produto final | Aplicações | Comportamento no processamento
PVC rígido – suspensão (PVC-S) | 1–5* | Baixa/média | Extrusão | Tubos e perfis | Construção civil, água e esgoto | Boa estabilidade dimensional e resistência química
PVC rígido – extrusão | 2–8* | Média | Extrusão | Tubos, perfis e chapas | Construção e acabamento | Boa processabilidade e resistência mecânica
PVC rígido – injeção | 5–15* | Média/alta | Injeção | Conexões e peças técnicas | Construção e utilidades | Boa capacidade de preenchimento do molde
PVC flexível | 5–20* | Média/alta | Extrusão, calandragem | Filmes, lâminas e mangueiras | Embalagens, construção e indústria | Maior flexibilidade devido ao uso de plastificantes
PVC flexível – fios e cabos | 5–20* | Média/alta | Extrusão | Isolamento e revestimento | Cabos elétricos | Boa flexibilidade e isolamento elétrico
PVC plastisol | — | Fluidez controlada | Revestimento, slush molding | Revestimentos e peças flexíveis | Automotivo, pisos e produtos técnicos | Processamento por fusão/gelificação; MFI não é o principal parâmetro
CPVC | 1–8* | Baixa/média | Extrusão, injeção | Tubos, conexões e válvulas | Água quente e aplicações industriais | Maior resistência térmica que o PVC convencional
Faixas de MFI são apenas orientativas e não constituem especificações universais para PVC. Na prática, o valor K e a formulação têm papel muito mais importante na seleção do PVC do que o MFI convencional.
O PVC (policloreto de vinila) é um termoplástico versátil que pode ser encontrado em formulações rígidas ou flexíveis, dependendo principalmente da quantidade e do tipo de plastificante e dos demais aditivos utilizados. Apresenta boa resistência química, durabilidade e isolamento elétrico, sendo amplamente empregado em construção civil, embalagens, fios e cabos e produtos médicos. Para o PVC, além do índice de fluidez, parâmetros como valor K, viscosidade e teor de plastificante são importantes na seleção do grade e na definição do processo de transformação.

## PVC - Valor K
Faixa orientativa de Valor K | Classificação | Comportamento geral | Aplicações/processos típicos
K 55–60 | Baixo | Menor massa molar e maior facilidade de processamento | Algumas aplicações de injeção e extrusão
K 60–65 | Médio | Equilíbrio entre processabilidade e propriedades mecânicas | Extrusão de tubos, perfis e algumas aplicações rígidas
K 65–70 | Médio/alto | Maior resistência e viscosidade | Tubos, perfis e aplicações técnicas
K 70–75+ | Alto | Maior massa molar; processamento mais exigente | Aplicações técnicas e formulações específicas

## PVC - Critérios Técnicos
Parâmetro | Orientação
Valor K | Parâmetro amplamente utilizado para indicar a massa molar relativa e a processabilidade da resina de PVC.
MFI | Não é o principal parâmetro comercial para caracterização das resinas de PVC; a comparação deve considerar método e condição de ensaio.
PVC rígido | Baixo ou nenhum plastificante; apresenta maior rigidez e é utilizado em tubos, perfis, chapas e conexões.
PVC flexível | Contém plastificantes, que aumentam a flexibilidade e alteram o comportamento de processamento e as propriedades finais.
Estabilização térmica | O PVC requer estabilização adequada porque pode sofrer desidrocloração durante o processamento.
Seleção do grade | Considerar Valor K, formulação, plastificante, estabilizantes, processo, temperatura e propriedades finais desejadas.